## Hoja 1
NAL010 | m² |  | Aislamiento termoacústico de suelos flotantes, con lanas minerales.
Aislamiento termoacústico de suelos flotantes, formado por panel rígido de lana de vidrio, Arena PF "ISOVER", según UNE-EN 13162, no revestido, de 15 mm de espesor, resistencia térmica 0,45 m²K/W, conductividad térmica 0,032 W/(mK), cubierto con film de polietileno de 0,2 mm de espesor y desolidarización perimetral realizada con el mismo material aislante. Colocación en obra: a tope, simplemente apoyado, preparado para recibir una base de pavimento de mortero u hormigón. Incluso cinta autoadhesiva para sellado de juntas.
Código |  | Unidad |  | Descripción |  | Rendimiento |  | Precio unitario | Importe
1 |  |  |  | Materiales
mt16lvi015c |  | m² |  | Panel rígido de lana de vidrio, Arena PF "ISOVER", según UNE-EN 13162, no revestido, de 15 mm de espesor, resistencia térmica 0,45 m²K/W, conductividad térmica 0,032 W/(mK), Euroclase A2-s1, d0 de reacción al fuego según UNE-EN 13501-1, capacidad de absorción de agua a corto plazo <=1 kg/m² y factor de resistencia a la difusión del vapor de agua 1. |  | 1.1 |  | 5.25 | 5.78
mt16png010d |  | m² |  | Film de polietileno de 0,2 mm de espesor y 184 g/m² de masa superficial. |  | 1.1 |  | 0.41 | 0.45
mt16aaa030 |  | m |  | Cinta autoadhesiva para sellado de juntas. |  | 0.25 |  | 0.3 | 0.08
[6 empty] | Subtotal materiales: |  |  | 6.31
2 |  |  |  | Mano de obra
mo054 |  | h |  | Oficial 1ª montador de aislamientos. |  | 0.08 |  | 22.74 | 1.82
mo101 |  | h |  | Ayudante montador de aislamientos. |  | 0.08 |  | 21.02 | 1.68
[6 empty] | Subtotal mano de obra: |  |  | 3.5
3 |  |  |  | Costes directos complementarios
|  | % |  | Costes directos complementarios |  | 2 |  | 9.81 | 0.2
Coste de mantenimiento decenal: 1,09€ en los primeros 10 años. | [5 empty] | Costes directos (1+2+3): |  |  | 10.01
Referencia y título de la norma |  |  |  |  | Aplicabilidad(a) |  | Obligatoriedad(b) |  | Sistema(c)
EN 13162:2012+A1:2015 |  |  |  |  | 1072020 |  | 1072020 |  | 1/3/4
Productos aislantes térmicos para aplicaciones en la edificación. Productos manufacturados de lana mineral (MW). Especificación.
(a) Fecha de aplicabilidad de la norma armonizada
(b) Fecha en que finaliza el período de coexistencia
(c) Sistema de evaluación y verificación de la constancia de las prestaciones