## Hoja 1
NKT010 | m² | Aislamiento térmico en cámaras de aire de falsos techos continuos, por insuflación, desde la cara inferior, de nódulos de lana mineral.
Aislamiento térmico en falsos techos continuos, rellenando el interior de la cámara de aire de 40 mm de espesor medio, por insuflación, desde la cara inferior, de nódulos de lana mineral Isolene 4 "ISOVER", según UNE-EN 14064-1, no aptos como soporte nutritivo para el desarrollo de hongos ni bacterias, densidad 50 kg/m³ y conductividad térmica 0,046 W/(mK). Incluso panel de poliestireno expandido para la resolución del perímetro.
Código |  | Unidad | Descripción | Rendimiento |  |  | Precio unitario | Importe
1 |  |  | Materiales
mt16lvi100d |  | kg | Nódulos de lana mineral Isolene 4 "ISOVER", según UNE-EN 14064-1, no aptos como soporte nutritivo para el desarrollo de hongos ni bacterias, densidad 50 kg/m³ y conductividad térmica 0,046 W/(mK), Euroclase A1 de reacción al fuego según UNE-EN 13501-1, capacidad de absorción de agua a corto plazo <=1 kg/m², calor específico 800 J/kgK y factor de resistencia a la difusión del vapor de agua 1; para relleno de cámaras por insuflación. | 2 |  |  | 3.3 | 6.6
mt16pel010aagd |  | m² | Panel rígido de poliestireno expandido, según UNE-EN 13163, de superficie lisa y mecanizado lateral recto, de 40 mm de espesor, resistencia térmica 1,4 m²K/W, conductividad térmica 0,029 W/(mK), Euroclase E de reacción al fuego según UNE-EN 13501-1, con código de designación EPS-EN 13163-L3-W3-T2-S5-P10-BS250-TR200-DS(N)2-CS(10)150. | 0.5 |  |  | 6.96 | 3.48
mt27pfj020a |  | kg | Plaste de interior, de 1,65 g/cm³ de densidad, color blanco, para aplicar con espátula o llana. | 0.2 |  |  | 6.47 | 1.29
|  |  |  | Subtotal materiales: |  |  |  | 11.37
2 |  |  | Equipo y maquinaria
mq08mpa010 |  | h | Maquinaria para insuflación de aislamiento en cámaras de aire. | 0.083 |  |  | 14.56 | 1.21
|  |  |  | Subtotal equipo y maquinaria: |  |  |  | 1.21
3 |  |  | Mano de obra
mo030 |  | h | Oficial 1ª aplicador de productos aislantes. | 0.097 |  |  | 22.13 | 2.15
mo068 |  | h | Ayudante aplicador de productos aislantes. | 0.097 |  |  | 21.02 | 2.04
|  |  |  | Subtotal mano de obra: |  |  |  | 4.19
4 |  |  | Costes directos complementarios
|  | % | Costes directos complementarios | 2 |  |  | 16.77 | 0.34
|  |  |  | Costes directos (1+2+3+4): |  |  |  | 17.11
Referencia y título de la norma |  |  |  |  | Aplicabilidad(a) | Obligatoriedad(b) |  | Sistema(c)
EN 13163:2012+A1:2015 |  |  |  |  | 1072020 | 1072020 |  | 1/3/4
Productos aislantes térmicos para aplicaciones en la edificación. Productos manufacturados de poliestireno expandido (EPS). Especificación.
(a) Fecha de aplicabilidad de la norma armonizada
(b) Fecha en que finaliza el período de coexistencia
(c) Sistema de evaluación y verificación de la constancia de las prestaciones